## Лист1
Состав, характеристика и назначение смесевых растворителей
Марка растворителя | Химический состав растворителей |  | Относительная летучесть растворителя | Назначение и область применения растворителя
| Компоненты, входящие в состав растворителей | % доля | (по диэтиловому | Растворяемые пленкообразователи | Основные марки разбавляемых
Сандарт (ГОСТ или ТУ) |  |  | эфиру) |  | лакокрасочных материалов
Растворитель 645 | Толуол | 50 | 10-12 | Нитроцеллюлозные | Лаки: НЦ-134, НЦ-551, НЦ-286 черный
| Бутилацетат или амилацетат | 18 |  |  | Эмали: НЦ-5121, НЦ-25, НЦ-26, НЦ-27, НЦ-5133 Г, НЦ-5133 М, НЦ-5134, НЦ-272
ГОСТ 18188-72 | Бутиловый спирт |  |  |  | Шпаклевки: НЦ-007, НЦ-008, НЦ-009
| Этиловый спирт | 10
| Этилацетат | 10
| Ацетон | 9
3
Растворитель 646 | Бутилацетат | 10 | 8-16 | Нитратцеллюлозные, нитратцеллюлозно-глифталевые, эпоксидные, нитратцеллюлозно-эпоксидные, мочевиноформальдегидные, кремнийорганические | Лаки: НЦ-269, НЦ-279, НЦ-292, НЦ-5108, ЭП-524
| Этилцеллозольв | 8 |  |  | Эмали: НЦ-170, НЦ-184, НЦ-216, НЦ-217, НЦ-25, НЦ-246, НЦ-258, НЦ-262, НЦ-271, НЦ-273, НЦ-1104, НЦ-282, НЦ-291, НЦ-299, НЦ-929, НЦ-5100, НЦ-5123.
ГОСТ 18188-72 | Ацетон | 7 |  |  | Нитроэмали для грузовых автомобилей, нитроэмали № 924, ЭП-773, КО-83, НЦ-1124, НЦ-1120
| Бутанол | 15 |  |  | Грунтовки: НЦ-081, МС-067, МЧ-042
| Этиловый спирт | 10 |  |  | Шпаклевки: НЦ-007, НЦ-008, НЦ-009, ЭП-0010, ЭП-0020
| Толуол | 50
Растворитель 647 | Бутилацетат | 29.8 | 8-12 | Нитратцеллюлозные | Эмали: НЦ-280, НЦ-11, НЦ-132 П, АК-194
| Этилацетат | 21.2 |  |  | Грунтовка НЦ-097
ГОСТ 18188-72 | Бутиловый спирт | 7.7
| Толуол | 41.3
Растворитель 648 | Бутилацетат | 50 | 11-18 | Нитратцеллюлозные, нитратцеллюлозно-эпоксидные, бутилметакрилатные, полиакрилатные | Лаки: ЭП-524, КО-940, АС-16
| Этиловый спирт | 10 |  |  | Эмали: ХВ-130, АС-85, АС-95, АС-131, ГФ-570Р К, ЭП-51
ГОСТ 18188-72 | Бутиловый спирт | 20 |  |  | Грунтовки: АК-069, АК-070, ВЛ-02, ВЛ-023
| Толуол | 20
Растворитель 649 | Этилцеллозольв | 30 | 15-30 | Нитратцеллюлозно-глифталевые | Эмали: НЦ-132 К, ГФ-570Р К
| Изобутиловый спирт | 20
ТУ 6-10-1358-78 | Ксилол | 50
Растворитель 650 | Этилцеллозольв | 20 | 20-30 | Нитратцеллюлозные | Эмали: ГФ-570Р К, НЦ-11
| Бутиловый спирт | 30
ТУ 6-10-1247-96 | Ксилол | 50
Растворитель Р-4 | Бутилацетат | 12 | 5-15 | Перхлорвиниловые, полиакриловые, сополимеры винилхлорида с винилиденхлоридом или винилацетатом | Лаки: ХС-76, ХС-724
| Ацетон | 26 |  |  | Эмали: ХВ-16, ХВ-112, ХВ-124, ХВ-125, ХВ-142, ХВ-179, ХВ-518, ХВ-519, ХВ-553, ХВ-714, ХВ-750, ХВ-782, ХВ-1100, ХВ-785, ХВ-1120, ПХВ-29, ПХВ-101, ХВ-1149, ХВ-5169, ХС-119, ХС-527, ХС-710, ХС-717, ХС-720, ХС-724, ХС-747, ХС-748, ХС-759, ХС-781, ХС-5163
ГОСТ 7827-74 | Толуол | 62 |  |  | Грунтовки: ХВ-062, ХВ-079, ХС-010, ХС-059, ХС-068, ХС-077, МС-067
Шпаклевки: ХВ-004, ХВ-005, ЭП-0020
Растворитель Р-5 | Бутилацетат | 30 | 9-15 | Перхлорвиниловые, эпоксидные, кремнийорганические, полиакрилатные, каучуки | Лаки: ХВ-139, АС-16, АС-82, АС-516, АС-552, АК-113
| Ацетон | 30 |  |  | Эмали: ЭЦ различных цветов, ХВ-124, ХВ-125, ХВ-160, ХВ-16, ХВ-782, ХВ-536, ХС-1107, АС-131, АС-560, АС-599, АК-192, ЭП-56, ЭП-140, ЭП-255, ЭП-275, ЭП-525, ЭП-567, КЧ-767, КО-96, КО-811, КО-814, КО-818, КО-822, КО-841
ГОСТ 7827-74 | Толуол | 40 |  |  | Грунтовки: АК-069, АК-070, ЭП-0104
Шпаклевки: ЭП-0020, ЭП-0026, ЭП-0028
Растворитель Р-6 | Бутилацетат | 15 | 9-11 | Меламино-формальдегидные, резиловые, поливинилбутиральные | Лаки: ВЛ-725, ВЛ-725 Г
| Этиловый спирт | 30 |  |  | Эмали: ЭП-569, ХВ-535
ТУ 6-10-1328-77 | Бутиловый спирт | 15
| Бензол | 40
Растворитель Р-7 | Циклогексанон | 50 | 25-32 | Поливинил-бутиральные, крезоло-формальдегидные | Лак ВЛ-51
| Этиловый спирт | 50
ТУ 6-10-1321-77
Растворитель Р-11 | Бутилацетат | - | 0,7-1,2 (по ксилолу)
| Толуол | -
ТУ 6-11-1821-81 | Циклогексанон | -
| Ацетон | -
Растворитель Р-12 | Бутилацетат | 30 | 8-14 | Перхлорвиниловые, полиакрилатные | Эмали: ХВ-533, ХВ-785, ХВ-1120, АК-194
| Толуол | 60
ГОСТ 7827-74 | Ксилол | 10
Растворитель Р-14 | Циклогексанон | 50 | 1,1-1,5 | Эпоксидные (отверждаемые изоценатными отвердителями) | Эмаль ЭП-711
| Толуол | 50
ТУ 6-10-1509-75
Растворитель Р-24 | сольвент | 50 | 10-20 | Перхлорвиниловые | Эмали: ХВ-110, ХВ-113, ХВ-238
| Ксилол | 35 |  |  | Грунтовка ХВ-050
ГОСТ 7827-74 | Ацетон | 15
Растворитель Р-40 | Этилцеллозольв | 50 | - | Эпоксидные | Эмаль ЭП-140
| Толуол или | 50 |  |  | Грунтовка ЭП-076
ВТУ УХП 86-56 | Ацетон | 20 |  |  | Шпаклевки: ЭП-0010, ЭП-0020
| Этилцеллозольв | 30 |  |  | Лак ЭП-741
| Толуол | 50
Растворитель Р-60 | Этиловый спирт | 70 | 13-25 | Крезоло-формальдегидные и поливинил-бутиральные | Эмали: ФЛ-557, ВЛ-515
| Этилцеллозольв | 30
ТУ 6-10-1256-77
Растворитель Р-83 | Лактон С12 | 10 | - | Эпоксиэфирные | Грунтовка ЭФ-083
| Этилцеллозольв | 40
ТУ 6-10-1595-76 | Растворитель АР* | 50
Растворитель Р-119 | Толуол | 35 | -
| Ацетон | 30
ТУ 6-10-1197-76 | Нитропропан | 35
Ратсворитель Р-119 Э | Ксилол | 40 | -
| Циклогексанон | 25
ТУ 6-10-1197-76 | Этилцеллозольв | 25
| Бутиловый спирт | 10
Растворитель Р-189 | Этиленгликольацетат | 37 | 1,2-1,6 (по ксилолу) | Полиуритановые, уралкидные | Лаки: УР-293, УР-294
| Метилэтилектон | 37
ТУ 6-10-1508-75 | Ксилол | 13
| Бутилацетат | 13
Растворитель Р-197 | Растворитель АР* | 70 | не менее 80 | Меламиноалкидные | Эмали: МЛ-12, МЛ-197, МЛ-1214
| скипидар экстирационный | 3
ТУ 6-10-1100-78 | Ксилол | 27
Растворитель Р-198 | Этилцеллозольв | 50 | 35-45 | - | Эмали: МЛ-1121
| Циклогексанон | 50
ТУ 6-10-1197-76
Растворитель Р-219 | Ацетон | 33 | 13-18 | Полиэфирные | Лаки: ПЭ-250М, ПЭ-247
| Циклогексанон | 33 |  |  | Шпатлевка ПЭ-0025
ТУ 6-10-960-76 | Толуол | 34
Растворитель Р-265 | Толуол | - | - | Алкидноакриловые | Эмаль: АС-265
| Бутилацетат | -
ТУ 6-10-1789-80 | Этиловый спирт | -
| Циклогексанон | -
| Бутиловый спирт | -
Растворитель Р-548 | Этилцеллозольв | 70 | - | Полиакрилатные, Эпоксидные | Эмаль: АС-576
| Пропиленкарбонат | 30 |  |  | Лак: АС-548
ТУ 6-10-1033-75
Растворитель Р-563 | Этилацетат | - | 5-15 |  | Лак: ХС-563
| Бутилацетат | -
ТУ 6-10-1434-79 | Ацетон | -
Растворитель Р-1101 | Этиленгликольацетат | 20 | 1,0-6,0 (по ксилолу) | Полиакрилатные | Эмаль: АС-1101
| Толуол | 25
ТУ 6-10-1476-77 | Сольвент | 55
Растворитель Р-1101 М | Лактон С12 | 20 | - |  | Эмаль: АС-1101 М
| Толуол | 25
ТУ 6-10-1476-77 | Сольвент | 55
Растворитель Р-1166 | Этилацетат | 20 | 1,0-2,5 (по ксилолу) | Полиакрилатные и нитроцелюлозные | Эмали: АС-1166, АС-1166М
| Ксилол | 50
ТУ 6-10-1566-75 | Этилцеллозольв | 15
| Циклогексанон | 15
Растворитель Р-1176 | Циклогексанон | 50 | 1,0-1,6 (по ксилолу) | Полиуретановые | Полиуретановые эмали
| Метилэтилкетон | 50
ТУ 6-10-1811-81
Растворитель Р-2106 | Сольвент | 70 | 1,2-5,5 (по ксилолу) | Полиакрилатные амидсодержащие, эпоксидные | Эмаль АС-2106
| Циклогексанон | 30
ТУ 6-10-1527-75
Растворитель Р-2106 М | Лактон С12 | 20 | - | То же | Эмаль АС-2106 М
| Сольвент | 50
ТУ 6-10-1527-75 | Циклогексанон | 30
Растворитель Р-2115 | - | - |  | Нитроакриловые | Эмали: АК-2115, АК-2130
ТУ 6-10-1613-77
Растворитель Р-3160 | Этиловый спирт | 40 | - | Поливинилацетальные | Эмаль ВЛ-55
| Бутиловый спирт | 60
ТУ 6-10-1215-72
Растворитель РЛ-176 | Циклогексанон | 50 | 1,5-4,5 (по ксилолу) | Полиакрилатные, полиуретановые | Лак АС-176
| Сольвент | 50
ТУ 6-10-1474-76
Растворитель РЛ-176 М | Циклогексанон | 50 | 1,5-4,5 (по ксилолу) | То же | Лак АС-176
| Сольвент | 40
ТУ 6-10-1613-77 | Лактон С12 | 10
Растворитель РЛ-176 ПЭ |  |  |  | Полиэфирные | Лаки: ПЭ-251А, ПЭ-251Б
ТУ 6-10-1647-77 | Циклогексанон | 95 | 1,5-4,5 (по ксилолу)
| Ацетон | 5
Марка А
| Циклогексанон | 60 | 1-5 (по ксилолу)
Марка Б | МИБК | 40
Растворитель РЛ-176 УР |  |  |  | Полиуретановые | Лаки: УР-277, УР-277 М, УР-277 П, УР-268 П
ТУ 6-10-1512-75 | Этиленгликольацетат | 50 | 2,2-2,9 (по ксилолу)
| Циклогексанон | 50
Марка А |  |  | 1,5-2,3 (по ксилолу)
| Этиленгликольацетат | 50
Марка Б | Метилэтилектон | 50 | 0,3-,05 (по ксилолу)
Марка В | Этиленгликольацетат | 10
| Метилэтилектон | 90
Растворитель РЛ-278 | Этилцеллозольв | 10 | 0,82-1,1 (по ксилолу) | Поливинилацетальные | Лак ВЛ-278
| Бутиловый спирт | 20
ТУ 6-10-1503-75 | Этиловый спирт | 15
| Ксилол | 30
| Толуол | 25
Растворитель РЛ-298 | Ксилол | 70 | 1,3-1,8 (по ксилолу) | Эпоксидные | Лак ЭП-298
| Этилцеллозольв | 30
ТУ 6-10-1528-75
Растворитель РЛ-541 | Толуол | 70 | - | Эпоксифенольные | Лак ЭП-541
| Бутиловый спирт | 9
ТУ 6-10-1646-77 | Этиловый спирт | 6
| Бутилацетат | 6
| Этилцеллозольв | 4.8
| Ацетон | 4.2
Растворитель РВЛ | Этилцеллозольв | 50 | 1,3-2,0 (по ксилолу) | Поливинилформальэтилаль | Винифлексовые лаки
| Хлорбензол | 50
ТУ 6-10-1269-77
Растворитель РФГ | Этиловый или | 25 | <1,3 (по ксилолу) | Поливинилбутиральные | Грунтовки: ВЛ-02, ВЛ-08, ВЛ-023, ВЛ-05
изопропиловый сприт
ГОСТ 12708-77 | Бутиловый или | 75
изобутиловый спирт
Растворитель РС-2 | Ксилол | 30 | 30 | Маслянные, битумные, пентафталевые (тощие и средние) | Эмали: ПФ-837, ПФ-1105
| Уайт-спирит | 70
ТУ 6-10-952-75
Растворитель № 30 | Этилцеллозольв | 95 | - | Смесь акрилатного сополимера и эпоксидной смолы, эпоксиднофенольные с добавкой поливинилбутираля | Лаки: ФЛ-559, ФЛ-561
Эмали: АС-576, ЭП-547
ТУ 6-10-919-75
Растворитель РМЛ-315 | Бутиловый спирт | 15 | 13-22 | Нитроцелюлозные | Лак НЦ-223
| Этилцеллозольв | 17
ТУ 6-10-1013-75 | Бутилацетат | 18
| Толуол | 25
| Ксилол | 25
Разбавитель РКБ-1 | Ксилол | 50 | - | Меламино- и мочевино-фармальдегидные | Лак МЛ-248
| Бутиловый спирт | 50 |  |  | Эмали: МЛ-169, МЛ-242, МЛ-729, МЛ-629, МЧ-13, МЧ-277, ФЛ-511
ТУ 6-10-1326-77 |  |  |  |  | Грунтовки: ГФ-089, МЛ-058, МЛ-064, МЧ-042
Разбавитель РКБ-2 | Ксилол | 5 | - | Мочевино-фармальдегидные | Лак МЧ-52
| Бутиловый спирт | 95
ТУ 6-10-1037-75
Растворитель РП | Ксилол | 75 | - | Эпоксидные | Грунтовка ЭП-057
| Ацетон | 25
ТУ 6-10-1095-76
Разбавитель РЭ-1В | Сольвент | 70 | 12-18 | Меламиноалкидные, меломино-формальдегидные | Грунтовка МЧ-042
| Бутиловый спирт | 20 |  |  | Эмали: МЛ-152, МЛ-12, МЛ-242
ГОСТ 18187-72 | Диацетоновый спирт | 10 |  |  | Лак МЧ-52
Разбавитель РЭ-2В | Сольвент | 60 | 12-18 | То же | Грунтовка МЧ-042
| Бутилацетат | 20 |  |  | Эмали: МЛ-152, МЛ-12, МЛ-242, МЛ-1214
ГОСТ 18187-72 | Этилцеллозольв | 20
Разбавитель РЭ-3В | Сольвент | 50 | 18-24 | Пентафталевые, глифталевые, меламиноалкидные | Эмали: ГФ-571, МЛ-152, ПФ-223
| Бутиловый спирт | 30
ГОСТ 18187-72 | Этилцеллозольв | 20
Разбавитель РЭ-4В | Сольвент | 30 | 18-24 | Пентафталевые, глифталевые, мочевино-формальдегидные | Лак МЧ-52 Эмали: МЛ-152, ГФ-1426, ПФ-115, ПФ-133, ПФ-223
| Этилцеллозольв | 70
ГОСТ 18187-72
Разбавитель РЭ-5В | Ксилол | 40 | 16-22 | Перхлорвиниловые | Эмали: ХВ-113, ХВ-238, ХС-119, ХВ-124
| Диацетоновый спирт | 25
ГОСТ 18187-72 | Этилцеллозольв | 25
| Бутиловый спирт | 10
Разбавитель РЭ-6В | Сольвент | 50 | 16-22 | - | Эмаль ХВ-124
| Диацетоновый спирт | 15
ГОСТ 18187-72 | Ксилол | 35
Разбавитель РЭ-7В | Ксилол | 60 | 12-18 | Нитрацеллюлозные | Лаки: НЦ-241, НЦ-258
| Бутилацетат | 25
ГОСТ 18187-72 | Диацетоновый спирт | 10
| Циклогексанон | 5
Разбавитель РЭ-8В | Ксилол | 25 | 18-26 | Алкидностирольные | Эмаль МС-17
| Бутиловый спирт | 75
ГОСТ 18187-72
Разбавитель РЭ-9В | Сольвент | 50 | 14-20 | Полиэфиракрилатные | Эмаль ПЭ-126
| Бутиловый спирт | 30
ГОСТ 18187-72 | Этилцеллозольв | 20
Разбавитель РЭ-10В | Сольвент | 40 | 20-26 | Маслянные краски, густотертые белила на природных неорганических пигментах | -
| Бутилацетат | 40
ГОСТ 18187-72 | Этилцеллозольв | 20
Разбавитель РЭ-11В | Этилацетат | 20 | 18-24 | Эпоксидные | Грунтовка ЭФ-083
| Этилцеллозольв | 30 |  |  | Эмаль ФЛ-777
ТУ 6-10-875-72 | Циклогексанон | 10
| Ксилол | 40
Растворитель РЭС-5107 | Бутилацетат | 17 | 5,0-9,0 | Сополимер винилхлорида с винилацетатом | Эмаль ХС-5107
| Толуол | 66
ТУ 6-10-1816-81 | Ксилол | 17